## Feuille 1
FIF010 | m² | Isolation thermique sous plancher, avec des laines minérales.
Isolation thermique sous plancher, avec panneau semi-rigide en laine minérale, selon NF EN 13162, non revêtu, de 50 mm d'épaisseur, résistance thermique 1,4 m²K/W, conductivité thermique 0,035 W/(mK). Mise en place: bord à bord, avec du mortier-colle.
Code interne |  | Désignation | Quantité | Unité | Prix unitaire | Prix total
mt16lra020bcv |  | Panneau semi-rigide en laine minérale, selon NF EN 13162, non revêtu, de 50 mm d'épaisseur, résistance thermique 1,4 m²K/W, conductivité thermique 0,035 W/(mK), Euroclasse A1 de réaction au feu selon NF EN 13501-1, capacité d'absorption d'eau à court terme <=1 kg/m² et coefficient de résistance à la diffusion de la vapeur d'eau 1,3. | 1.05 | m² | 6801.03 | 7141.08
mt16aaa040c |  | Mortier-colle pour fixation de panneaux isolants. | 2.5 | kg | 386.18 | 965.45
mo054 |  | Compagnon professionnel III/CP2 poseur d'isolants rigides ou flexibles. | 0.12 | h | 1610.98 | 193.32
mo101 |  | Ouvrier professionnel II/OP poseur d'isolants rigides ou flexibles. | 0.12 | h | 1171.94 | 140.63
|  | Frais de chantier des unités d'ouvrage | 2 | % | 8440.48 | 168.81
Coût d'entretien décennal: 172,19F CFA les 10 premières années. |  |  |  |  | Montant total HT: | 8609.29