## Feuille 1
GMB050 | m² |  | Couche extérieure de façade double paroi, en maçonnerie de blocs de béton à revêtir.
Couche extérieure de façade double paroi, de 20 cm d'épaisseur, en maçonnerie de blocs creux en béton, à revêtir, 500x200x200 mm, résistance normalisée B80 (8 MPa), couleur grise, avec des joints de 10 mm d'épaisseur, pose avec du mortier de ciment confectionné sur chantier, avec 250 kg/m³ de ciment, couleur blanche (avec sable de marbre blanc), dosage 1:6, fourni en sacs. Réalisation des linteaux avec linteau bétonné "in situ". Revêtement des abouts de plancher avec planelles en béton et des faces extérieures des poteaux avec blocs découpés, placés avec le même mortier utilisé dans la pose de la maçonnerie.
Code interne |  | Désignation |  | Quantité | Unité | Prix unitaire | Prix total
mt02bhg020ew |  | Bloc creux en béton, à revêtir, 500x200x200 mm, résistance normalisée B80 (8 MPa), couleur grise, pièces spéciales; avec le prix augmenté de 20% pour cause de pièces spéciales: chaînages et demi-blocs. Selon NF EN 771-3. |  | 11 | U | 1032.47 | 11357.2
mt08aaa010a |  | Eau. |  | 0.01 | m³ | 1087.25 | 10.87
mt01arg005b |  | Sable de marbre blanc, pour mortier confectionné sur le chantier. |  | 0.023 | t | 72644 | 1670.81
mt08cem041a |  | Ciment blanc en sacs. |  | 3.528 | kg | 112.19 | 395.81
mt07aco055c |  | Barres en acier haute adhérence, Fe E 500, de divers diamètres. |  | 0.75 | kg | 729.61 | 547.21
mt08cem000a |  | Ciment gris en sacs. |  | 2.044 | kg | 79.01 | 161.5
mt01arg000a |  | Sable criblé. |  | 0.002 | m³ | 15905.9 | 31.81
mt01arg001ag |  | Gros granulats homogénéisés, de taille maximale 12,5 mm. |  | 0.003 | m³ | 17169.2 | 51.51
mt50spa050m |  | Grosse planche en bois de pin, dimensions 20x7,2 cm. |  | 0.001 | m³ | 376915 | 376.91
mt50spa081a |  | Étai métallique télescopique, allant jusqu'à 3 m de hauteur. |  | 0.003 | U | 16522.5 | 49.57
mt50spa101 |  | Clous en acier. |  | 0.011 | kg | 1606.52 | 17.67
mq06hor010 |  | Bétonnière électrique avec une capacité de gâchage de 160 l. |  | 0.013 | h | 1611.29 | 20.95
mo021 |  | Compagnon professionnel III/CP2 construction pour des travaux de maçonnerie. |  | 0.696 | h | 1567.76 | 1091.16
mo114 |  | Ouvrier d'exécution I/OE1 construction pour des travaux de maçonnerie. |  | 0.554 | h | 1129.12 | 625.53
|  | Frais de chantier des unités d'ouvrage |  | 3 | % | 16408.5 | 492.25
Coût d'entretien décennal: 845,04F CFA les 10 premières années. | [5 empty] | Montant total HT: | 16900.7