## Feuille 1
ETH080 | m² |  | Toiture terrasse chaude, inaccessible, avec du gravier, de type conventionnel. Imperméabilisation avec des membranes bitumineuses, de type bicouche.
Toiture terrasse chaude, inaccessible, avec du gravier, type conventionnelle, pente de 1% à 5%. FORME DE PENTES: via l'enceinte au niveau des noues, des arêtiers et des joints, avec des murets de brique creuse courante en terre cuite et couche d'argile expansée, de granulométrie comprise entre 3 et 8 mm et 350 kg/m³ de densité, déversée à sec et consolidée à sa surface avec du lait de ciment, en fournissant une résistance à la compression de 1 MPa et avec une conductivité thermique de 0,087 W/(mK), avec épaisseur moyenne de 10 cm; avec couche de régularisation de mortier de ciment, confectionné sur chantier, dosage 1:6 de 4 cm d'épaisseur, finition talochée; ISOLATION THERMIQUE: panneau en mousse de polyisocyanurate soudable, de 40 mm d'épaisseur; IMPERMÉABILISATION: type bicouche, adhérée, composée d'une membrane en bitume modifié par élastomère SBS, LBM(SBS)-30-FP et une membrane en bitume modifié par élastomère SBS, LBM(SBS)-30-FP, totalement adhérées avec un chalumeau, sans coïncidence des joints; COUCHE SÉPARATRICE SOUS PROTECTION: géotextile en polypropylène-polyéthylène, (125 g/m²); COUCHE DE PROTECTION: Couche de galets lavés, avec une épaisseur moyenne de 10 cm. Le prix ne comprend ni l'exécution et le scellement des joints ni l'exécution des arrêts aux rencontres avec les parements et les écoulements.
Code interne |  | Désignation |  | Quantité | Unité | Prix unitaire | Prix total
mt04lcc010c |  | Brique creuse en terre cuite (tochana), à revêtir, 29x14x9 cm, pour utilisation en maçonnerie protégée (pièce en P), densité 805 kg/m³, selon NF EN 771-1. |  | 3 | U | 218.2 | 654.6
mt01arl040a |  | Argile expansée, de granulométrie comprise entre 3 et 8 mm et 350 kg/m³ de densité, fournie en vrac, selon NF EN 13055-1. |  | 0.1 | m³ | 45721.5 | 4572.15
mt09lec020b |  | Lait de ciment CEM II/B-P 32,5 N 1/3. |  | 0.01 | m³ | 81616.1 | 816.16
mt16pea020b |  | Panneau rigide en polystyrène expansé, selon NF EN 13163, usinage latéral droit, de 20 mm d'épaisseur, résistance thermique 0,55 m²K/W, conductivité thermique 0,036 W/(mK), pour joint de dilatation. |  | 0.01 | m² | 1149.97 | 11.5
mt08aaa010a |  | Eau. |  | 0.008 | m³ | 1087.25 | 8.7
mt01arg005a |  | Sable de carrière, pour mortier confectionné sur le chantier. |  | 0.065 | t | 11370.4 | 739.07
mt08cem000a |  | Ciment gris en sacs. |  | 10 | kg | 79.01 | 790.1
mt16pol020a |  | Panneau en mousse de polyisocyanurate soudable, de 40 mm d'épaisseur, résistance à la compression 175 kPa, résistance thermique 1,4 m²K/W, conductivité thermique 0,028 W/(mK), protégé en partie supérieure avec voile de verre avec finition bitumineuse et en partie inférieure avec voile de verre, Euroclasse B-s2, d0 de réaction au feu selon NF EN 13501-1. |  | 1.05 | m² | 8407.64 | 8828.02
mt14lba010c |  | Membrane en bitume modifié par élastomère SBS, LBM(SBS)-30-FP, de 2,5 mm d'épaisseur, masse nominale 3 kg/m², avec une armature de feutre de polyester non tissé de 160 g/m², de surface non protégée. Selon NF EN 13707. |  | 1.1 | m² | 4753.23 | 5228.55
mt14lba010i |  | Membrane en bitume modifié par élastomère SBS, LBM(SBS)-30-FP, de 3 mm d'épaisseur, masse nominale 3 kg/m², avec une armature de feutre de polyester renforcé et stabilisé de 150 g/m², de surface non protégée. Selon NF EN 13707. |  | 1.1 | m² | 3696.03 | 4065.63
mt14gsa010ce |  | Géotextile non tissé synthétique, thermosoudé, en polypropylène-polyéthylène, avec une résistance à la traction longitudinale de 9,5 kN/m, une résistance à la traction transversale de 10 kN/m, une ouverture de cône à l'essai de perforation dynamique selon NF EN ISO 13433 inférieure à 28 mm, résistance CBR au poinçonnement 1,56 kN et une masse surfacique de 125 g/m². |  | 1.05 | m² | 1315.25 | 1381.01
mt01arc010 |  | Galets lavés, de granulométrie comprise entre 16 et 32 mm. |  | 0.18 | t | 13676 | 2461.68
mq06hor010 |  | Bétonnière électrique avec une capacité de gâchage de 160 l. |  | 0.032 | h | 1611.29 | 51.56
mo020 |  | Compagnon professionnel III/CP2 construction. |  | 0.217 | h | 1567.76 | 340.2
mo113 |  | Ouvrier d'exécution I/OE1 construction. |  | 0.738 | h | 1129.12 | 833.29
mo029 |  | Compagnon professionnel III/CP2 poseur de membranes d'étanchéité. |  | 0.25 | h | 1567.76 | 391.94
mo067 |  | Ouvrier professionnel II/OP poseur de membranes d'étanchéité. |  | 0.25 | h | 1171.94 | 292.99
mo054 |  | Compagnon professionnel III/CP2 poseur d'isolants rigides ou flexibles. |  | 0.066 | h | 1610.98 | 106.32
mo101 |  | Ouvrier professionnel II/OP poseur d'isolants rigides ou flexibles. |  | 0.066 | h | 1171.94 | 77.35
|  | Frais de chantier des unités d'ouvrage |  | 2 | % | 31650.8 | 633.02
Coût d'entretien décennal: 6.456,77F CFA les 10 premières années. | [5 empty] | Montant total HT: | 32283.8