## Feuille 1
FIP010 | m² |  | Isolation thermo-acoustique sous des planchers en bois massif ou en bois laminé, avec des laines minérales.
Isolation thermo-acoustique sous des planchers en bois massif ou en bois laminé, constituée de panneau rigide en laine de roche, revêtu sur une de ses faces par film de polyéthylène, Panel PST selon NF EN 13162, de 22 mm d'épaisseur, résistance thermique 0,55 m²K/W, conductivité thermique 0,039 W/(mK), placé bord à bord, simplement appuyé, et désolidarisation périmétrique réalisée avec le même matériau isolant, préparé pour recevoir directement le plancher en bois ou laminé. Comprend le ruban autoadhésif pour le scellement des joints.
Code interne |  | Désignation |  | Quantité | Unité | Prix unitaire | Prix total
mt16lri015cc |  | Panneau rigide en laine de roche, revêtu sur une de ses faces par film de polyéthylène, Panel PST "ISOVER", selon NF EN 13162, de 22 mm d'épaisseur, résistance thermique 0,55 m²K/W, conductivité thermique 0,039 W/(mK), Euroclasse F de réaction au feu selon NF EN 13501-1. |  | 1.1 | m² | 11100.2 | 12210.2
mt16aaa030 |  | Ruban autoadhésif pour le scellement des joints. |  | 0.25 | m | 258.14 | 64.54
mo054 |  | Compagnon professionnel III/CP2 poseur d'isolants rigides ou flexibles. |  | 0.158 | h | 1625.89 | 256.89
mo101 |  | Ouvrier professionnel II/OP poseur d'isolants rigides ou flexibles. |  | 0.158 | h | 1182.79 | 186.88
|  | Frais de chantier des unités d'ouvrage |  | 2 | % | 12718.5 | 254.37
Coût d'entretien décennal: 1.447,77F CFA les 10 premières années. | [5 empty] | Montant total HT: | 12972.9